## Folha 1
NBP011 | m² |  | Isolamento acústico a sons de condução aérea, em parede divisória interior de alvenaria, com painéis de poliestireno expandido.
Isolamento acústico, a sons de condução aérea, em parede divisória interior de alvenaria, realizado com painel rígido de poliestireno expandido, segundo NP EN 13163, de superfície lisa e bordo lateral recto, de 90 mm de espessura, resistência térmica 2,8 m²°C/W, condutibilidade térmica 0,033 W/(m°C), colocado topo a topo e por pontos de cimento cola. Inclusive fita viscoelástica autocolante, para vedação de juntas.
Unitário |  | Ud |  | Descrição |  | Rend. |  | Preço unitário | Importância
mt16pel060cIh |  | m² |  | Painel rígido de poliestireno expandido, segundo NP EN 13163, de superfície lisa e bordo lateral recto, de 90 mm de espessura, resistência térmica 2,8 m²°C/W, condutibilidade térmica 0,033 W/(m°C), Euroclasse E de reacção ao fogo segundo NP EN 13501-1, com código de designação EPS-EN 13163-T3-L3-W2-S5-P10-BS50-DS(N)2; proporcionando uma melhora do índice global de redução sonora ponderado A de 55 dBA. |  | 1.05 |  | 4588.25 | 4817.66
mt16aaa040b |  | kg |  | Cimento cola para fixação de painéis isolantes, em paramentos verticais. |  | 1 |  | 363.86 | 363.86
mt16pnc010a |  | m |  | Fita viscoelástica autocolante, com auto-protecção de alumínio, de 50 mm de largura e de 1,5 mm de espessura, para vedação de juntas. |  | 0.44 |  | 643.14 | 282.98
mo054 |  | h |  | Oficial de 1ª montador de isolamentos. |  | 0.132 |  | 865.75 | 114.28
mo101 |  | h |  | Ajudante de montador de isolamentos. |  | 0.066 |  | 495.47 | 32.7
|  | % |  | Custos directos complementares |  | 2 |  | 5611.48 | 112.23
Custo de manutenção decenal: 683,41Kz nos primeiros 10 anos. | [7 empty] | Total: | 5723.71
Referência e título da norma |  |  |  |  | Aplicabilidade(a) |  | Obrigatoriedade(b) |  |  | Sistema(c)
EN 13163:2012+A1:2015 |  |  |  |  | 1072020 |  | 1072020 |  |  | 1/3/4
Produtos de isolamento térmico para aplicação em edifícios — Produtos manufaturados em poliestireno expandido (EPS) — Especificação
(a) Data de entrada em aplicação da norma harmonizada e início do período de coexistência
(b) Data final do período de coexistência / entrada em vigor da marcação CE
(c) Sistema de avaliação e verificação da regularidade do desempenho