## Folha 1
NLD010 | m² |  | Impermeabilização líquida de floreira, pelo interior.
Impermeabilização líquida de floreira, pelo interior, com duas demãos de revestimento contínuo elástico impermeabilizante, de água, Revetón Mempur Aqua "REVETÓN", acabamento acetinado, cor vermelho, de 1,2 mm de espessura mínima e geotêxtil não tecido de fibras de poliéster, Texnón 100 "REVETÓN", de 100 g/m² de massa superficial e 0,82 mm de espessura fixado com massa tixotrópica à base de poliuretano líquido, cor cinzento, em pontos singulares; com prévia aplicação de uma demão de primário de dois componentes, à base de resina epóxi em dispersão aquosa "REVETÓN", incolor, acabamento acetinado.
Unitário |  | Ud |  | Descrição | Rend. | Preço unitário | Importância
mt15rer010b |  | l |  | Primário de dois componentes, à base de resina epóxi em dispersão aquosa "REVETÓN", incolor, acabamento acetinado, para aplicar com trincha, rolo ou pistola. | 0.2 | 14145.11 | 2829.02
mt15rer501d |  | m² |  | Geotêxtil não tecido de fibras de poliéster, Texnón 100 "REVETÓN", de 100 g/m² de massa superficial e 0,82 mm de espessura, fornecido em rolos de 0,2x100 m. | 0.05 | 1249.45 | 62.47
mt15rer140a |  | kg |  | Massa tixotrópica à base de poliuretano líquido, cor cinzento. | 0.1 | 8317.61 | 831.76
mt15rer115l |  | kg |  | Revestimento contínuo elástico impermeabilizante, de água, Revetón Mempur Aqua "REVETÓN", à base de resina de poliuretano monocomponente, dióxido de titânio, pigmentos, pigmentos extendedores seleccionados, acabamento acetinado, cor vermelho, anti-caruncho e anti-verdete, com resistência aos álcalis, para aplicar com trincha, rolo ou pistola. | 1.4 | 6314.58 | 8840.41
mo032 |  | h |  | Oficial de 1ª aplicador de produtos impermeabilizantes. | 0.201 | 612.02 | 123.02
mo070 |  | h |  | Ajudante de aplicador de produtos impermeabilizantes. | 0.201 | 357.82 | 71.92
|  | % |  | Custos directos complementares | 2 | 12758.6 | 255.17
Custo de manutenção decenal: 520,55Kz nos primeiros 10 anos. | [5 empty] | Total: | 13013.77