## Folha 1
QAB310 | m² |  | Cobertura plana acessível, não ventilada, com pavimento fixo, para tráfego rodado. Impermeabilização com lâminas asfálticas.
Cobertura plana acessível, não ventilada, com pavimento fixo, tipo convencional, pendente de 1% a 15%, para tráfego rodado. FORMAÇÃO DE PENDENTES: com guias de rincões, laroz e juntas com mestras de tijolo cerâmico furado duplo e camada de betão leve, de resistência à compressão 2,0 MPa e 690 kg/m³ de densidade, confeccionado em obra com argila expandida e cimento cinzento, com espessura média de 10 cm; com camada de regularização de argamassa de cimento, confeccionada em obra, dosificação 1:6 de 2 cm de espessura, acabamento afagado; IMPERMEABILIZAÇÃO: tipo monocamada, colada, formada por membrana de betume modificado com elastómero SBS, LBM(SBS)-48-FP, melhorada com membrana de betume aditivado com plastómero APP, LA-30-FV, prévia aplicação de primário com emulsão asfáltica aniônica com cargas; CAMADA DE PROTECÇÃO: pavimento de aglomerado asfáltico, com mistura betuminosa descontínua a quente, tipo BBTM 8B, com inerte granítico e betume asfáltico de penetração, de 8 cm de espessura. O preço não inclui a execução e a vedação das juntas nem a execução de remates nos encontros com paramentos e drenagens.
Unitário |  | Ud |  | Descrição |  | Rend. |  | Preço unitário | Importância
mt04lpt010c |  | Ud |  | Tijolo cerâmico furado duplo, para revestir, 30x20x9 cm, para utilização em alvenaria protegida (peça P), densidade 746 kg/m³, segundo NP EN 771-1. |  | 3 |  | 17.5 | 52.5
mt01arl030ab |  | m³ |  | Argila expandida, fornecida em sacos Big Bag, segundo NP EN 13055-1. |  | 0.105 |  | 15657.3 | 1644.02
mt08cem000l |  | kg |  | Cimento cinzento em sacos. |  | 25 |  | 14.21 | 355.25
mt08aaa010a |  | m³ |  | Água. |  | 0.011 |  | 213.08 | 2.34
mt16pea020b |  | m² |  | Painel rígido de poliestireno expandido, segundo NP EN 13163, bordo lateral recto, de 20 mm de espessura, resistência térmica 0,55 m²°C/W, condutibilidade térmica 0,036 W/(m°C), para junta de dilatação. |  | 0.01 |  | 572.15 | 5.72
mt01arg005a |  | t |  | Areia de pedreira, para argamassa preparada em obra. |  | 0.033 |  | 2242.28 | 74
mt14lba010s |  | m² |  | Membrana de betume modificado com elastómero SBS, LBM(SBS)-48-FP, de 4 mm de espessura, massa nominal 4,8 kg/m², com armadura de feltro de poliéster não tecido de 160 g/m², acabamento numa face com feltro de poliéster de 130 g/m², de superfície não protegida. Segundo EN 13707. |  | 1.1 |  | 3292.68 | 3621.95
mt14lad010a |  | m² |  | Membrana de betume aditivado com plastómero APP, LA-30-FV, de 2,5 mm de espessura, massa nominal 3 kg/m², com armadura de feltro de fibra de vidro de 60 g/m², de superfície não protegida. Segundo EN 13707. |  | 1.1 |  | 1074.78 | 1182.26
mt14iea020c |  | kg |  | Emulsão asfáltica aniônica com cargas. |  | 0.3 |  | 625.41 | 187.62
mt47aag010aa |  | t |  | Mistura betuminosa descontínua a quente, tipo BBTM 8B, com inerte granítico e betume asfáltico de penetração, segundo EN 13108-2. |  | 0.184 |  | 22031 | 4053.71
mq11ext030 |  | h |  | Espalhadora asfáltica sobre rastos, de 81 kW. |  | 0.007 |  | 10684.8 | 74.79
mq02ron010a |  | h |  | Cilindro vibratório tandem auto-propulsado, de 24,8 kW, de 2450 kg, largura de trabalho 100 cm. |  | 0.003 |  | 2205.04 | 6.62
mq06hor010 |  | h |  | Betoneira. |  | 0.082 |  | 223.43 | 18.32
mo020 |  | h |  | Oficial de 1ª construção. |  | 0.384 |  | 622.9 | 239.19
mo113 |  | h |  | Operário não qualificado construção. |  | 0.782 |  | 350.77 | 274.3
mo029 |  | h |  | Oficial de 1ª aplicador de lâminas impermeabilizantes. |  | 0.133 |  | 622.9 | 82.85
mo067 |  | h |  | Ajudante de aplicador de lâminas impermeabilizantes. |  | 0.133 |  | 365.37 | 48.59
|  | % |  | Custos directos complementares |  | 2 |  | 11924 | 238.48
Custo de manutenção decenal: 4.013,63Kz nos primeiros 10 anos. | [7 empty] | Total: | 12162.5
Referência e título da norma |  |  |  |  | Aplicabilidade(a) |  | Obrigatoriedade(b) |  |  | Sistema(c)
EN 771-1:2011+A1:2015 |  |  |  |  | 1062020 |  | 1062020
Especificações para unidades de alvenaria — Parte 1: Tijolos cerâmicos para alvenaria
EN 13055-1:2002 |  |  |  |  | 132003 |  | 162004
Agregados leves — Parte 1: Agregados leves para betão, argamassas e caldas de injeção
EN 13055-1:2002/A C:2004 |  |  |  |  | 112010 |  | 112010
EN 13163:2012+A1:2015 |  |  |  |  | 1072020 |  | 1072020
Produtos de isolamento térmico para aplicação em edifícios — Produtos manufaturados em poliestireno expandido (EPS) — Especificação
EN 13707:2004+A2:2009 |  |  |  |  | 142010 |  | 1102010
Membranas de impermeabilização f lexíveis — Membranas betuminosas armadas para impermeabilização de cober turas — Definições e características
EN 13108-2:2006 |  |  |  |  | 132007 |  | 132008
Misturas betuminosas — Especificações de materiais — Parte 2: Misturas betuminosas para camadas muito delgadas
EN 13108-2:2006/A C:2008 |  |  |  |  | 112009 |  | 112009
(a) Data de entrada em aplicação da norma harmonizada e início do período de coexistência
(b) Data final do período de coexistência / entrada em vigor da marcação CE
(c) Sistema de avaliação e verificação da regularidade do desempenho