## Folha 1
RAG011 | m² | Ladrilhamento sobre superfície suporte interior de alvenaria.
Ladrilhamento com azulejo acabamento liso, 15x15 cm, 8 €/m², capacidade de absorção de água E>10%, grupo BIII, resistência ao deslizamento até 15, colocado sobre uma superfície suporte de alvenaria, em paramentos interiores, assente com argamassa de cimento M-5, sem junta (separação entre 1,5 e 3 mm); com cantoneiras de PVC.
Unitário |  |  | Ud | Descrição |  | Rend. |  | Preço unitário | Importância
mt09mor010c |  |  | m³ | Argamassa de cimento CEM II/B-L 32,5 N tipo M-5, confeccionada em obra com 230 kg/m³ de cimento e uma proporção em volume 1/6. |  | 0.03 |  | 16378.9 | 491.37
mt19awa010 |  |  | m | Cantoneira de PVC em esquinas de ladrilho. |  | 0.5 |  | 563.62 | 281.81
mt19aba010a800 |  |  | m² | Azulejo cerâmico liso, 15x15 cm, 8,00Kz/m², capacidade de absorção de água E>10%, grupo BIII, segundo NP EN 14411, resistência ao deslizamento até 15 segundo ENV 12633. |  | 1.05 |  | 2836.57 | 2978.4
mt09mcp020bv |  |  | kg | Argamassa de juntas cimentosa tipo L, cor branca, para juntas de até 3 mm, composto por cimento branco de alta resistência e aditivos especiais. |  | 0.15 |  | 230.11 | 34.52
mo024 |  |  | h | Oficial de 1ª ladrilhador (azulejador). |  | 0.443 |  | 612.02 | 271.12
mo062 |  |  | h | Ajudante de ladrilhador (azulejador). |  | 0.443 |  | 357.82 | 158.51
|  |  | % | Custos directos complementares |  | 2 |  | 4215.73 | 84.31
Custo de manutenção decenal: 903,01Kz nos primeiros 10 anos. | [7 empty] | Total: | 4300.04
Referência e título da norma |  |  |  |  | Aplicabilidade(a) |  | Obrigatoriedade(b) |  |  | Sistema(c)
EN 14411:2012 |  |  |  |  | 172013 |  | 172014
Pavimentos e revestimentos cerâmicos — Definições, classificação, características, avaliação da conformidade e marcação
(a) Data de entrada em aplicação da norma harmonizada e início do período de coexistência
(b) Data final do período de coexistência / entrada em vigor da marcação CE
(c) Sistema de avaliação e verificação da regularidade do desempenho