## Folha 1
RBM010 | m² |  | Camada base de argamassa de cal e cimento sobre paramento exterior.
Camada base de argamassa de cal e cimento, tipo CR CSII W2, segundo EN 998-1, cor a escolher, de 15 mm de espessura, com aplicação de mestras, com acabamento rugoso, aplicada manualmente, sobre paramento exterior de alvenaria cerâmica, vertical. Inclusive perfis de PVC, para formação de juntas e malha de fibra de vidro anti-álcalis nas mudanças de material e nas testas de laje, para evitar fissuras. O preço inclui a protecção dos elementos da envolvente que possam ser afectados durante os trabalhos e a resolução de pontos singulares, mas não inclui a camada final de argamassa.
Unitário |  | Ud |  | Descrição |  | Rend. |  | Preço unitário | Importância
mt08aaa010a |  | m³ |  | Água. |  | 0.005 |  | 279.7 | 1.4
mt28esp040d |  | kg |  | Argamassa de cal e cimento, tipo CR CSII W2, segundo EN 998-1, para utilização em interiores ou em exteriores, cor a escolher, composta de cimento, cal, inertes de granulometria compensada e aditivos, fornecida em sacos. |  | 24 |  | 322.93 | 7750.32
mt28mon040a |  | m² |  | Malha de fibra de vidro, anti-álcalis, de 10x10 mm de vão de malha, de 750 a 900 microns de espessura e de 200 a 250 g/m² de massa superficial, com 25 kp/cm² de resistência à tracção, para armar argamassas. |  | 0.21 |  | 2860.28 | 600.66
mt28mon030 |  | m |  | Perfil para juntas de PVC. |  | 0.75 |  | 416.15 | 312.11
mo039 |  | h |  | Oficial de 1ª rebocador. |  | 0.734 |  | 1028.94 | 755.24
mo111 |  | h |  | Operário especializado rebocador. |  | 0.366 |  | 600.67 | 219.85
|  | % |  | Custos directos complementares |  | 2 |  | 9639.58 | 192.79
Custo de manutenção decenal: 462,12Kz nos primeiros 10 anos. | [7 empty] | Total: | 9832.37
Referência e título da norma |  |  |  |  | Aplicabilidade(a) |  | Obrigatoriedade(b) |  |  | Sistema(c)
EN 998-1:2016 |  |  |  |  | 1182020 |  | 1182020 |  |  | 4
Especificação de argamassas para alvenaria — Parte 1: Argamassas para rebocos interiores e exteriores
(a) Data de entrada em aplicação da norma harmonizada
(b) Data final do período de coexistência
(c) Sistema de avaliação e verificação da regularidade do desempenho