## Folha 1
RFR010 | m² |  | Pintura com tinta de resina de silicone sobre paramento exterior.
Aplicação manual de duas demãos de tinta de resina de silicone, cor branca, acabamento mate, textura lisa, a primeira demão diluída com 15 a 20% de água e a seguinte diluída com 5 a 10% de água, (rendimento: 0,15 l/m² cada demão); aplicação prévia de uma demão de primário regulador da absorção à base de copolímeros acrílicos e siloxanos em emulsão aquosa, sobre paramento exterior de argamassa de cimento. O preço inclui a protecção dos elementos da envolvente que possam ser afectados durante os trabalhos e a resolução de pontos singulares.
Unitário |  | Ud |  | Descrição |  | Rend. |  | Preço unitário | Importância
mt27pfs030b |  | l |  | Primário regulador da absorção à base de copolímeros acrílicos e siloxanos em emulsão aquosa, para aplicar com trincha, rolo ou pistola. |  | 0.075 |  | 14367.8 | 1077.58
mt27pri010r |  | l |  | Tinta para exterior, à base de resinas de silicone e dissolventes orgânicos, cor branca, acabamento mate, textura lisa, permeável ao vapor de água e resistente aos raios UV e aos álcalis; para aplicar com trincha, rolo ou pistola, segundo NP EN 1504-2. |  | 0.3 |  | 16097.1 | 4829.12
mo038 |  | h |  | Oficial de 1ª pintor. |  | 0.203 |  | 1028.94 | 208.87
mo076 |  | h |  | Ajudante de pintor. |  | 0.203 |  | 604.97 | 122.81
|  | % |  | Custos directos complementares |  | 2 |  | 6238.38 | 124.77
Custo de manutenção decenal: 11.262,78Kz nos primeiros 10 anos. | [7 empty] | Total: | 6363.15
Referência e título da norma |  |  |  |  | Aplicabilidade(a) |  | Obrigatoriedade(b) |  |  | Sistema(c)
EN 1504-2:2004 |  |  |  |  | 192005 |  | 112009 |  |  | 1/2+/3/4
Produtos e sistemas para a protecção e reparação de estruturas de betão — Definições, requisitos, controlo da qualidade e avaliação da conformidade — Parte 2: Sistemas de protecção superficial do betão
(a) Data de entrada em aplicação da norma harmonizada
(b) Data final do período de coexistência
(c) Sistema de avaliação e verificação da regularidade do desempenho