## Folha 1
EHY010 | m² |  | Reparação estrutural de betão, com argamassa à base de cimento, modificada com polímeros.
Aplicação manual de argamassa tixotrópica, reforçada com fibras, de retracção compensada, com uma resistência à compressão aos 28 dias maior ou igual a 40 N/mm² e um módulo de elasticidade maior ou igual a 25000 N/mm², classe R3, tipo PCC, segundo NP EN 1504-3, Euroclasse A1 de reacção ao fogo, segundo NP EN 13501-1, em camada de 15 mm de espessura média, com acabamento superficial afagado com esponja ou talocha, para reparação e reforço estrutural de elemento de betão.
Unitário |  | Ud |  | Descrição |  | Rend. |  | Preço unitário | Importância
mt09rem110b |  | kg |  | Argamassa tixotrópica, reforçada com fibras, de retracção compensada, com uma resistência à compressão aos 28 dias maior ou igual a 40 N/mm² e um módulo de elasticidade maior ou igual a 25000 N/mm², classe R3, tipo PCC, segundo NP EN 1504-3, Euroclasse A1 de reacção ao fogo, segundo NP EN 13501-1, para reparação estrutural do betão. |  | 27.75 |  | 130.72 | 3627.48
mt08aaa010a |  | m³ |  | Água. |  | 0.004 |  | 283.51 | 1.13
mo020 |  | h |  | Oficial de 1ª construção. |  | 0.565 |  | 1055.59 | 596.41
mo113 |  | h |  | Operário não qualificado construção. |  | 0.565 |  | 596.7 | 337.14
|  | % |  | Custos directos complementares |  | 2 |  | 4562.16 | 91.24
[8 empty] | Total: | 4653.4
Referência e título da norma |  |  |  |  | Aplicabilidade(a) |  | Obrigatoriedade(b) |  |  | Sistema(c)
EN 1504-3:2005 |  |  |  |  | 1102010 |  | 112009 |  |  | 1/2+/3/4
Produtos e sistemas para a protecção e reparação de estruturas de betão — Definições, requisitos, controlo da qualidade e avaliação da conformidade — Parte 3: Reparação estrutural e não estrutural
(a) Data de entrada em aplicação da norma harmonizada
(b) Data final do período de coexistência
(c) Sistema de avaliação e verificação da regularidade do desempenho